## Dados Gerais
Código | Barragem | Sondagem | Caixa | Profundidade (m) | Lâmina
MA01-01 | Monte Alegre | Monte Alegre SR01 | 3 | 6.63
MA01-02 | Monte Alegre | Monte Alegre SR01 | 5 | 11.89
MA01-03 | Monte Alegre | Monte Alegre SR01 | 6 | 16.78
MA01-04 | Monte Alegre | Monte Alegre SR01 | 7 | 21.64
MA01-05 | Monte Alegre | Monte Alegre SR01 | 8 | 26.55 | S
MA01-06 | Monte Alegre | Monte Alegre SR01 | 10 | 30.08
MA02-02 | Monte Alegre | Monte Alegre SR02 | 3 | 6.57
MA02-03 | Monte Alegre | Monte Alegre SR02 | 5 | 12.13
MA02-04 | Monte Alegre | Monte Alegre SR02 | 5 | 15.61
MA02-05 | Monte Alegre | Monte Alegre SR02 | 8 | 23.1
MA02-06 | Monte Alegre | Monte Alegre SR02 | 9 | 27.52 | S
MA02-07 | Monte Alegre | Monte Alegre SR02 | 10 | 31.86
MA02-08 | Monte Alegre | Monte Alegre SR02 | 11 | 34.65
MA03-01 | Monte Alegre | Monte Alegre SR03 | 2 | 3.41
MA03-02 | Monte Alegre | Monte Alegre SR03 | 3 | 8.9 | S
MA03-03 | Monte Alegre | Monte Alegre SR03 | 5 | 12.83
MA03-04 | Monte Alegre | Monte Alegre SR03 | 6 | 18.43
MA03-05 | Monte Alegre | Monte Alegre SR03 | 8 | 24.24
MA03-06 | Monte Alegre | Monte Alegre SR03 | 9 | 28.36
MA03-07 | Monte Alegre | Monte Alegre SR03 | 10 | 32.69
MA04-01 | Monte Alegre | Monte Alegre Tomada d'água | 6 | 19.52
MA04-02 | Monte Alegre | Monte Alegre Tomada d'água | 7 | 24.12
MA04-03 | Monte Alegre | Monte Alegre Tomada d'água | 9 | 29.1
MA04-05 | Monte Alegre | Monte Alegre Tomada d'água | 11 | 39.51
MA04-06 | Monte Alegre | Monte Alegre Tomada d'água | 9 | 31.87
QD03-01 | Quebra Dentes | Quebra Dentes SR03 | 3 | 11.46 | S
QD03-02 | Quebra Dentes | Quebra Dentes SR03 | 7 | 27.1 | S
QD05-01 | Quebra Dentes | Quebra Dentes SR05 | 2 | 12.54
QD05-02 | Quebra Dentes | Quebra Dentes SR05 | 4 | 17.47
EU05-01 | Europa I | Europa 1 SR05 | 7 | 19.42 | S
EU05-02 | Europa I | Europa 1 SR05 | 7 | 20.92
GB02-01 | Goiabeiras | Goiabeiras SR02 | 1 | 2.6
GB02-02 | Goiabeiras | Goiabeiras SR02 | 2 | 8.12
GB02-03 | Goiabeiras | Goiabeiras SR02 | 4 | 12.53
GB02-04 | Goiabeiras | Goiabeiras SR02 | 5 | 17.54 | S
GB02-05 | Goiabeiras | Goiabeiras SR02 | 6 | 22.3
CB05-01 | Curitibanos | Curitibanos SR05 | ? | ? | S
CB05-02 | Curitibanos | Curitibanos SR05 | ? | ? | S
Note on A1: https://www.desmos.com/calculator/tijekcxnv2 -Djonathan Goulart

## Petrografia
Código | Litologia
MA01-01 | Basalto Maciço
MA01-02 | Basalto Maciço
MA01-03 | Basalto Maciço
MA01-04 | Basalto Maciço
MA01-05 | Peperito
MA01-06 | Peperito
MA02-02 | Basalto Maciço
MA02-03 | Basalto Maciço
MA02-04 | Basalto Maciço
MA02-05 | Basalto Maciço
MA02-06 | Basalto Maciço
MA02-07 | Basalto Maciço
MA02-08 | Peperito
MA03-01 | Basalto Maciço
MA03-02 | Basalto Maciço
MA03-03 | Basalto Vesiculado
MA03-04 | Basalto Vesiculado
MA03-05 | Basalto Maciço
MA03-06 | Basalto Maciço
MA03-07 | Basalto Maciço
MA04-01 | Basalto Maciço
MA04-02 | Basalto Maciço
MA04-03 | Basalto Maciço
MA04-05 | Basalto Brechado
MA04-06 | Peperito
QD03-01 | Basalto Hidrotermal
QD03-02 | Riolito
QD05-01 | Basalto Vesiculado
QD05-02 | Basalto Vesiculado
EU05-01 | Basalto Maciço
EU05-02 | Basalto Brechado
GB02-01 | Basalto Maciço
GB02-02 | Basalto Maciço
GB02-03 | Basalto Maciço
GB02-04 | Basalto Maciço
GB02-05 | Basalto Maciço
CB05-01 | Arenito
CB05-02 | Basalto Maciço

## Dimensoes
Código | altura 1 | altura 2 | altura média (cm) | diametro 1 | diametro 2 | diametro 3 | diametro 4 | diametro 5 | diametro 6 | diâmetro médio (cm) | altura/diâmetro | Volume (cm3) | Área circular (cm2) | Área circular (m2)
MA01-01 | 185.49 | 185.61 | 18.555 | 75.48 | 75.5 | 75.5 | 75.5 | 75.53 | 75.54 | 7.55 | 2.457616 | 830.701 | 44.76966 | 0.004476966
MA01-02 | 134.57 | 134.47 | 13.452 | 54.72 | 54.71 | 54.71 | 54.71 | 54.72 | 54.71 | 5.471 | 2.458783 | 316.2352 | 23.50841 | 0.002350841
MA01-03 | 145 | 145.13 | 14.5065 | 54.81 | 54.82 | 54.82 | 54.81 | 54.81 | 54.82 | 5.4815 | 2.646447 | 342.335 | 23.59873 | 0.002359873
MA01-04 | 139.09 | 139.14 | 13.9115 | 54.75 | 54.75 | 54.75 | 54.74 | 54.75 | 54.75 | 5.475 | 2.540913 | 327.5157 | 23.5428 | 0.00235428
MA01-05 | 143.91 | 143.92 | 14.3915 | 54.74 | 54.76 | 54.76 | 54.77 | 54.77 | 54.76 | 5.476 | 2.628104 | 338.94 | 23.5514 | 0.00235514
MA01-06 | 119.91 | 120.01 | 11.996 | 54.72 | 54.74 | 54.81 | 54.77 | 54.77 | 54.78 | 5.477 | 2.19025 | 282.6258 | 23.56 | 0.002356
MA02-02 | 140.36 | 140.58 | 14.047 | 54.88 | 54.88 | 54.88 | 54.87 | 54.88 | 54.87 | 5.488 | 2.559585 | 332.2781 | 23.65473 | 0.002365473
MA02-03 | 140.35 | 140.65 | 14.05 | 54.55 | 54.54 | 54.54 | 54.53 | 54.54 | 54.53 | 5.454 | 2.576091 | 328.2438 | 23.36254 | 0.002336254
MA02-04 | 130.99 | 131.02 | 13.1005 | 54.68 | 54.69 | 54.69 | 54.69 | 54.68 | 54.68 | 5.4685 | 2.39563 | 307.6906 | 23.48693 | 0.002348693
MA02-05 | 136.56 | 137.57 | 13.7065 | 54.7 | 54.69 | 54.69 | 54.7 | 54.7 | 54.69 | 5.4695 | 2.505988 | 322.0414 | 23.49552 | 0.002349552
MA02-06 | 120.36 | 120.38 | 12.037 | 54.55 | 54.54 | 54.54 | 54.54 | 54.55 | 54.54 | 5.454 | 2.207004 | 281.215 | 23.36254 | 0.002336254
MA02-07 | 140.75 | 140.76 | 14.0755 | 54.64 | 64.63 | 54.63 | 54.63 | 54.64 | 54.64 | 5.464 | 2.576043 | 330.0465 | 23.44829 | 0.002344829
MA02-08 | 133.65 | 133.57 | 13.361 | 54.4 | 54.55 | 54.57 | 54.53 | 54.58 | 54.58 | 5.456 | 2.448864 | 312.3759 | 23.37968 | 0.002337968
MA03-01 | 190.37 | 190.4 | 19.0385 | 75.61 | 75.62 | 75.63 | 75.61 | 75.63 | 75.63 | 7.5625 | 2.517488 | 855.1718 | 44.91803 | 0.004491803
MA03-02 | 134.85 | 134.78 | 13.4815 | 54.83 | 54.81 | 54.82 | 54.82 | 54.83 | 54.83 | 5.4825 | 2.459006 | 318.2624 | 23.60735 | 0.002360735
MA03-03 | 144.52 | 144.53 | 14.4525 | 54.69 | 54.72 | 54.7 | 54.73 | 54.71 | 54.73 | 5.4715 | 2.641415 | 339.8174 | 23.51271 | 0.002351271
MA03-04 | 136.94 | 136.84 | 13.689 | 54.82 | 54.82 | 54.81 | 54.83 | 54.82 | 54.83 | 5.482 | 2.497081 | 323.102 | 23.60304 | 0.002360304
MA03-05 | 143.46 | 143.55 | 14.3505 | 54.72 | 54.72 | 54.7 | 54.72 | 54.72 | 54.72 | 5.472 | 2.622533 | 337.4808 | 23.51701 | 0.002351701
MA03-06 | 138.99 | 139.01 | 13.9 | 54.81 | 54.81 | 54.81 | 54.8 | 54.8 | 54.81 | 5.481 | 2.536034 | 327.9626 | 23.59443 | 0.002359443
MA03-07 | 141.92 | 141.93 | 14.1925 | 54.88 | 54.88 | 54.89 | 54.88 | 54.88 | 54.88 | 5.488 | 2.586097 | 335.7198 | 23.65473 | 0.002365473
MA04-01 | 134.1 | 133.98 | 13.404 | 54.93 | 54.92 | 54.93 | 54.93 | 54.93 | 54.93 | 5.493 | 2.440197 | 317.6461 | 23.69786 | 0.002369786
MA04-02 | 138.74 | 138.73 | 13.8735 | 54.97 | 54.97 | 54.97 | 54.97 | 54.97 | 54.97 | 5.497 | 2.523831 | 329.2512 | 23.73238 | 0.002373238
MA04-03 | 139.36 | 139.42 | 13.939 | 54.72 | 54.72 | 54.73 | 54.73 | 54.71 | 54.71 | 5.472 | 2.547332 | 327.8036 | 23.51701 | 0.002351701
MA04-05 | 137.1 | 136.95 | 13.7025 | 54.64 | 54.64 | 54.64 | 54.69 | 54.66 | 54.69 | 5.465 | 2.507319 | 321.4179 | 23.45688 | 0.002345688
MA04-06 | 136.31 | 136.64 | 13.6475 | 54.49 | 54.47 | 54.41 | 54.52 | 54.71 | 54.71 | 5.4505 | 2.503899 | 318.4312 | 23.33257 | 0.002333257
QD03-01 | 132.25 | 132.53 | 13.239 | 54.51 | 54.51 | 54.51 | 54.52 | 54.45 | 54.53 | 5.451 | 2.428729 | 308.9566 | 23.33685 | 0.002333685
QD03-02 | 140.14 | 140.25 | 14.0195 | 54.01 | 54.01 | 54.01 | 54.02 | 53.99 | 53.99 | 5.401 | 2.595723 | 321.1965 | 22.91069 | 0.002291069
QD05-01 | 139.31 | 139.34 | 13.9325 | 53.48 | 53.51 | 53.34 | 53.12 | 53.26 | 53.25 | 5.33 | 2.613977 | 310.8661 | 22.3123 | 0.00223123
QD05-02 | 139.73 | 139.78 | 13.9755 | 54.34 | 54.41 | 54.44 | 54.41 | 54.39 | 54.42 | 5.441 | 2.568554 | 324.9486 | 23.25131 | 0.002325131
EU05-01 | 116.26 | 116.56 | 11.641 | 54.69 | 54.69 | 54.65 | 54.66 | 54.67 | 54.66 | 5.4665 | 2.129516 | 273.2114 | 23.46976 | 0.002346976
EU05-02 | 136.78 | 136.82 | 13.68 | 54.76 | 54.61 | 54.68 | 54.74 | 54.75 | 54.7 | 5.472 | 2.5 | 321.7127 | 23.51701 | 0.002351701
GB02-01 | 131.54 | 131.6 | 13.157 | 54.42 | 54.46 | 54.41 | 54.38 | 54.45 | 54.45 | 5.4435 | 2.417011 | 306.1986 | 23.27268 | 0.002327268
GB02-02 | 140.45 | 140.4 | 14.0425 | 54.19 | 54.16 | 54.18 | 54.15 | 54.15 | 54.16 | 5.416 | 2.592781 | 323.5129 | 23.03813 | 0.002303813
GB02-03 | 141.32 | 141.5 | 14.141 | 54.13 | 54.13 | 54.14 | 54.11 | 54.12 | 54.13 | 5.413 | 2.612415 | 325.4214 | 23.01261 | 0.002301261
GB02-04 | 138.44 | 138.71 | 13.8575 | 54.18 | 54.15 | 54.15 | 54.15 | 54.15 | 54.15 | 5.415 | 2.559095 | 319.133 | 23.02962 | 0.002302962
GB02-05 | 140.46 | 140.57 | 14.0515 | 54.06 | 54.1 | 54.08 | 54.08 | 54.08 | 54.08 | 5.408 | 2.59828 | 322.7646 | 22.97012 | 0.002297012
CB05-01 | 196.17 | 196.21 | 19.619 | 74.8 | 74.8 | 74.49 | 74.12 | 74.37 | 74.76 | 7.4625 | 2.629012 | 858.0951 | 43.73796 | 0.004373796
CB05-02 | 146.26 | 146.5 | 14.638 | 54.74 | 54.75 | 54.75 | 54.75 | 54.76 | 54.76 | 5.475 | 2.673607 | 344.6195 | 23.5428 | 0.00235428
[10 empty] | a/d min | 2.129516
[10 empty] | a/d max | 2.673607
[10 empty] | Variação | 0.5440912

## Indices Fisicos
Código | Seco |  |  | Saturado |  |  |  | Porosidade Efetiva
| Massa (g) | Densidade (g/cm3) | Peso Específico (N/cm3) | Massa (g) | Densidade (g/cm3) | Peso Específico (N/cm3) | Teor de Umidade (%)
MA01-01 | 2291.63 | 2.75867 | 27.05331 | 2295.69 | 2.763557 | 27.10124 | 0.1772% | 0.4887%
MA01-02 | 886.96 | 2.804748 | 27.50518 | 889.81 | 2.81376 | 27.59356 | 0.3213% | 0.9012%
MA01-03 | 943.27 | 2.7554 | 27.02124 | 950.99 | 2.777951 | 27.24239 | 0.8184% | 2.255%
MA01-04 | 897.64 | 2.740754 | 26.87762 | 901.22 | 2.751685 | 26.98481 | 0.3988% | 1.093%
MA01-05 | 773.99 | 2.283561 | 22.39408 | 826.6 | 2.43878 | 23.91626 | 6.797% | 15.52%
MA01-06 | 711.74 | 2.518312 | 24.69621 | 727.72 | 2.574853 | 25.25069 | 2.245% | 5.654%
MA02-02 | 857.38 | 2.580309 | 25.30419 | 870.57 | 2.620004 | 25.69347 | 1.538% | 3.97%
MA02-03 | 913.73 | 2.783693 | 27.29871 | 917.49 | 2.795148 | 27.41104 | 0.4115% | 1.145%
MA02-04 | 843.68 | 2.741975 | 26.88959 | 848.79 | 2.758583 | 27.05246 | 0.6057% | 1.661%
MA02-05 | 876.9 | 2.722942 | 26.70294 | 881.66 | 2.737723 | 26.84789 | 0.5428% | 1.478%
MA02-06 | 767.26 | 2.728376 | 26.75622 | 772.09 | 2.745551 | 26.92466 | 0.6295% | 1.718%
MA02-07 | 890.89 | 2.699287 | 26.47096 | 902.43 | 2.734251 | 26.81385 | 1.295% | 3.496%
MA02-08 | 701.38 | 2.245307 | 22.01894 | 752.63 | 2.409373 | 23.62787 | 7.307% | 16.41%
MA03-01 | 2456.06 | 2.872008 | 28.16477 | 2462.07 | 2.879035 | 28.23369 | 0.2447% | 0.7028%
MA03-02 | 908.54 | 2.854688 | 27.99493 | 911.91 | 2.865277 | 28.09877 | 0.3709% | 1.059%
MA03-03 | 758.61 | 2.232405 | 21.89241 | 824.89 | 2.42745 | 23.80516 | 8.737% | 19.5%
MA03-04 | 823.47 | 2.548638 | 24.9936 | 840.2 | 2.600417 | 25.50138 | 2.032% | 5.178%
MA03-05 | 921.02 | 2.729103 | 26.76336 | 927.08 | 2.74706 | 26.93945 | 0.658% | 1.796%
MA03-06 | 896.42 | 2.7333 | 26.80451 | 904.69 | 2.758516 | 27.0518 | 0.9226% | 2.522%
MA03-07 | 928.82 | 2.766652 | 27.13159 | 933.6 | 2.78089 | 27.27122 | 0.5146% | 1.424%
MA04-01 | 871.86 | 2.744753 | 26.91683 | 876.48 | 2.759297 | 27.05946 | 0.5299% | 1.454%
MA04-02 | 914.82 | 2.778486 | 27.24764 | 918.8 | 2.790574 | 27.36619 | 0.4351% | 1.209%
MA04-03 | 899.26 | 2.743289 | 26.90248 | 902.61 | 2.753509 | 27.0027 | 0.3725% | 1.022%
MA04-05 | 784.17 | 2.439721 | 23.92549 | 812.1 | 2.526617 | 24.77765 | 3.562% | 8.69%
MA04-06 | 692.62 | 2.175101 | 21.33045 | 742.18 | 2.330739 | 22.85674 | 7.155% | 15.56%
QD03-01 | 777.7 | 2.517182 | 24.68513 | 782.59 | 2.53301 | 24.84034 | 0.6288% | 1.583%
QD03-02 | 825.13 | 2.568926 | 25.19256 | 839.32 | 2.613105 | 25.6258 | 1.72% | 4.418%
QD05-01 | 675.07 | 2.171578 | 21.29591 | 727.69 | 2.340847 | 22.95587 | 7.795% | 16.93%
QD05-02 | 846.59 | 2.605304 | 25.54931 | 867.42 | 2.669407 | 26.17794 | 2.46% | 6.41%
EU05-01 | 754.23 | 2.760609 | 27.07233 | 765.77 | 2.802848 | 27.48654 | 1.53% | 4.224%
EU05-02 | 688.89 | 2.141321 | 20.99918 | 746.77 | 2.321233 | 22.76352 | 8.402% | 17.99%
GB02-01 | 900.84 | 2.942012 | 28.85128 | 902.24 | 2.946584 | 28.89612 | 0.1554% | 0.4572%
GB02-02 | 942.88 | 2.914505 | 28.58153 | 948.95 | 2.933268 | 28.76553 | 0.6438% | 1.876%
GB02-03 | 962.73 | 2.958411 | 29.0121 | 964.8 | 2.964772 | 29.07448 | 0.215% | 0.6361%
GB02-04 | 942.18 | 2.952312 | 28.95229 | 944.63 | 2.959989 | 29.02757 | 0.26% | 0.7677%
GB02-05 | 947.12 | 2.934398 | 28.77662 | 950.8 | 2.9458 | 28.88843 | 0.3885% | 1.14%
CB05-01 | 1734.25 | 2.021046 | 19.81969 | 1887.32 | 2.19943 | 21.56904 | 8.826% | 17.84%
CB05-02 | 998.19 | 2.896499 | 28.40495 | 1001.33 | 2.90561 | 28.4943 | 0.3146% | 0.9111%

## Propriedades Mecanicas
Código | Seca | [5 empty] | Saturada | [7 empty] | Ruptura na descontinuidade
|  |  | Elasticidade Dinâmica | [5 empty] | Elasticidade Dinâmica |  |  |  |  | UCS (MPa)
| Vp (m/s) | Vs (m/s) | E (GPa) | Poisson | µ | M | Vp (m/s) | Vs (m/s) | E (GPa) | Poisson | µ | M | E est (GPa)
MA01-01 | 5555.389222 | 2998.061076 | 64.19878839 | 0.2945419501 | 24.79594747 | 85.13903815 | 5639.817629 | 3188.692215 | 70.96901988 | 0.2650679497 | 28.09918361 | 87.90197249 | 102.93 | 228.5
MA01-02 | 5628.451883 | 2952.589991 | 64.07028831 | 0.3101666224 | 24.4511985 | 88.85293547 | 5628.451883 | 3068.430657 | 68.0549578 | 0.2885559543 | 26.49230455 | 89.13843974 | 68.72 | 262.4
MA01-03 | 5294.343066 | 2879.416435 | 58.93968516 | 0.2899836208 | 22.84512928 | 77.23405208 | 5494.886364 | 3128.42355 | 67.96816742 | 0.2602009721 | 27.18790117 | 83.87683231 |  | 136.7
MA01-04 | 5269.507576 | 2834.453953 | 57.09389787 | 0.2964350906 | 22.0195744 | 76.10447161 | 5269.507576 | 2918.292427 | 59.69848443 | 0.278808709 | 23.43453546 | 76.40799419 |  | 97.6
MA01-05 | 4283.184524 | 2094.527725 | 26.90568036 | 0.3428553337 | 10.01808597 | 41.89344709 | 4283.184524 | 1913.254454 | 22.99355709 | 0.3753656475 | 8.927257143 | 44.74104751 | 40.67 | 46.3
MA01-06 | 5126.495726 | 2488.28044 | 41.97117708 | 0.3459004817 | 15.59222901 | 66.18365585 | 5126.495726 | 2491.898629 | 42.07496025 | 0.3453132596 | 15.98870291 | 67.66961255 | 57.96 | 93.9
MA02-02 | 5221.933086 | 2935.632184 | 56.43575181 | 0.2689641685 | 22.23693671 | 70.36136955 | 5221.933086 | 2918.553916 | 55.95236767 | 0.2728620908 | 22.3170851 | 71.44381428 | 52.02 | 181.4
MA02-03 | 5758.196721 | 3110.471552 | 69.70025065 | 0.2939886457 | 26.93232699 | 92.29844984 | 5758.196721 | 3220.261288 | 73.46417337 | 0.2724536352 | 28.98591999 | 92.67825807 | 77.05 | 193
MA02-04 | 5527.637131 | 2838.678223 | 58.37103785 | 0.3209048024 | 22.09509639 | 83.78043658 | 5574.680851 | 2965.9271 | 62.83798628 | 0.3025900331 | 24.2664928 | 85.72867017 | 75 | 195.1
MA02-05 | 5617.418033 | 2906.99894 | 60.61561367 | 0.3171231983 | 23.01060893 | 85.92347901 | 5617.418033 | 2945.100988 | 61.90067835 | 0.3104687371 | 23.74596457 | 86.38988995 | 93.01 | 190.2
MA02-06 | 5256.331878 | 2935.137771 | 59.86525934 | 0.273455407 | 23.50504737 | 75.38235565 | 5256.331878 | 3031.989924 | 62.73874247 | 0.2506798646 | 25.23974867 | 75.85689724 | 54.6 | 138
MA02-07 | 5137.043796 | 2796.642162 | 54.4423897 | 0.2893902816 | 21.11167987 | 71.23206373 | 5232.527881 | 2825.838185 | 55.78928112 | 0.294127901 | 21.83398509 | 74.8620185 | 51.49 | 113.7
MA02-08 | 4085.932722 | 2003.448793 | 24.1841377 | 0.3417398203 | 9.012230736 | 37.48506185 | 4175.3125 | 1816.340402 | 20.49342884 | 0.3832935012 | 7.948742782 | 42.00315646 | 29.4 | 32.5
MA03-01 | 5455.157593 | 3149.462366 | 71.22043013 | 0.2500177018 | 28.48776863 | 85.46734044 | 5455.157593 | 2965.498442 | 65.17611808 | 0.2902608115 | 25.31875882 | 85.67647976 | 75.02 | 183.9
MA03-02 | 5640.794979 | 2877.588047 | 62.5990749 | 0.3241037129 | 23.63828237 | 90.83208948 | 5640.794979 | 2855.64499 | 61.81531311 | 0.3276969941 | 23.36549744 | 91.16900821 |  |  | S
MA03-03 | 3542.279412 | 1690.746373 | 17.26201858 | 0.352482823 | 6.381603627 | 28.01163938 | 3577.351485 | 1890.451275 | 20.84330312 | 0.3062691657 | 8.675237013 | 31.06516024 | 18.23 | 29
MA03-04 | 5185.227273 | 2411.30879 | 40.36754108 | 0.3620358134 | 14.81882513 | 68.52415802 | 5389.370079 | 2930.008562 | 56.45919863 | 0.2902052968 | 22.32445106 | 75.52991982 | 76.38 | 121.3
MA03-05 | 5540.733591 | 2968.045502 | 62.44949053 | 0.298786679 | 24.0414733 | 83.78272994 | 5672.134387 | 3159.511229 | 69.47442435 | 0.2750734001 | 27.42255565 | 88.38145439 | 86.75 | 122.4
MA03-06 | 5429.6875 | 2874.276261 | 58.95183191 | 0.3053381821 | 22.58105704 | 80.58179209 | 5472.440945 | 3251.461988 | 70.92246006 | 0.2271825795 | 29.1630449 | 82.61096045 | 66.99 | 208.8
MA03-07 | 5699.799197 | 3211.69948 | 72.33790832 | 0.2673938044 | 28.53805505 | 89.88219719 | 5816.598361 | 3184.316805 | 72.15444701 | 0.2860149006 | 28.19787565 | 94.08535036 | 85.1 | 261.2
MA04-01 | 5493.442623 | 2851.914894 | 58.73604623 | 0.3155226692 | 22.32422428 | 82.83091145 | 5493.442623 | 2933.683519 | 61.44321875 | 0.3005114675 | 23.74789031 | 83.26983376 | 78.98 | 139.7
MA04-02 | 5462.007874 | 2927.516354 | 61.83989031 | 0.2984696362 | 23.81260546 | 82.89205389 | 5462.007874 | 3028.48723 | 65.13851992 | 0.27805087 | 25.59440785 | 83.25268262 | 66.37 | 169.4
MA04-03 | 5381.853282 | 2971.434662 | 62.04347729 | 0.2807435142 | 24.22166367 | 79.45757511 | 5509.486166 | 3021.677867 | 64.36757251 | 0.2848996453 | 25.14101405 | 83.58121069 | 66.15 | 144.2
MA04-05 | 5019.230769 | 2176.036208 | 31.98328019 | 0.3842692556 | 11.55240574 | 61.46310924 | 5112.873134 | 2288.708869 | 35.13666607 | 0.3747041747 | 13.23489777 | 66.04949771 | 48.3 | 80.5
MA04-06 | 4642.006803 | 2282.572337 | 30.38381248 | 0.3405524681 | 11.33257116 | 46.86956 | 4595.117845 | 2679.658355 | 38.80707445 | 0.2423463798 | 16.73602933 | 49.21379796 | 31.01 | 33.5
QD03-01 | 5539.330544 | 2887.459106 | 55.13038921 | 0.3134535152 | 20.98680637 | 77.2376824 | 5657.692308 | 3059.625607 | 60.95246005 | 0.2933319237 | 23.71228688 | 81.08033158 | 95.72 | 101.5
QD03-02 | 5211.710037 | 3120.992876 | 61.07785129 | 0.2204404216 | 25.02287298 | 69.77696997 | 5330.608365 | 2975.275891 | 57.93228852 | 0.2737511419 | 23.13189954 | 74.25237751 | 88.03 | 148
QD05-01 | 3062.087912 | 2142.143296 | 20.34361576 | 0.02076472454 | 9.964889692 | 20.36154683 | 3240.116279 | 2262.871528 | 22.77128669 | 0.02391126695 | 11.98651276 | 24.57504083 |  | 19.97
QD05-02 | 4326.780186 | 1922.616591 | 26.52182791 | 0.3769863627 | 9.630388733 | 48.77397046 | 4522.815534 | 2197.751219 | 33.86188187 | 0.3454438846 | 12.89352904 | 54.60501037 | 36.54 |  | S
EU05-01 | 4770.901639 | 2659.58419 | 49.77639518 | 0.2745621976 | 19.52686 | 62.83561254 | 4790.534979 | 2198.90442 | 36.48113977 | 0.3665350363 | 13.55227412 | 64.32317959 | 38.32 | 93
EU05-02 | 3831.932773 | 1824 | 19.28534317 | 0.3535240696 | 7.124122726 | 31.44253021 | 3810.584958 | 2265.650878 | 26.964836 | 0.2265918814 | 11.91529184 | 33.70559547 | 20.9 | 34.3
GB02-01 | 6007.762557 | 3230.297078 | 79.61319793 | 0.2966587438 | 30.69936416 | 106.1866625 | 6007.762557 | 3194.997572 | 78.25289882 | 0.3028215176 | 30.07876021 | 106.3516878 | 91.16 |  | S
GB02-02 | 5925.105485 | 2341.58746 | 44.98319677 | 0.4074557646 | 15.98032347 | 102.3191613 | 6001.068376 | 2595.656192 | 54.38974106 | 0.384930125 | 19.76268916 | 105.6352477 |  |  | S
GB02-03 | 5916.736402 | 3112.015845 | 74.99602757 | 0.3087786984 | 28.65114922 | 103.5673562 | 6043.162393 | 3324.165491 | 83.88910297 | 0.2830743822 | 32.76095177 | 108.2728994 | 61.49 |  | S
GB02-04 | 5922.008547 | 3304.91295 | 82.15377049 | 0.2738411216 | 32.2464745 | 103.5381141 | 6051.310044 | 3262.891453 | 81.41046184 | 0.2950387984 | 31.51340247 | 108.3899094 |  |  | S
GB02-05 | 5758.811475 | 2375.972269 | 46.29792186 | 0.3974288152 | 16.56539544 | 97.31612227 | 5879.288703 | 2310.341993 | 44.12828559 | 0.408690037 | 15.72373739 | 101.8246232 | 92.03 |  | S
CB05-01 | 2455.444305 | 1532.375225 | 11.20992339 | 0.1810441678 | 4.745768067 | 12.18530607 | 2483.417722 | 1405.775294 | 10.09876033 | 0.2642413487 | 4.34652236 | 13.56468325 | 11.13 | 16.3
CB05-02 | 5878.714859 | 3137.162452 | 74.16963366 | 0.3009145709 | 28.50672724 | 100.1009352 | 5878.714859 | 3237.063246 | 77.84642739 | 0.2824279581 | 30.44666483 | 100.4158221 | 107.14 | 138.7

## ondas
Código | Litologia | e_est_sat | seco | [11 empty] | sat
|  |  | t_vp | Vp | ts_dry_time_1 | ts_dry_time_2 | ts_dry_time_3 | ts_dry_time_4 | tempo_escolhido | Vs | e_din_seco | poisson_seco | t_vp | Vp | ts_sat_time_1 | ts_sat_time_2 | ts_sat_time_3 | ts_sat_time_4 | tempo_escolhido | Vs | e_din_sat | poisson_sat
MA0101 | Basalto Maciço | 102.93 | 33.4 | 5555.389 | 61.89 | 63.97 | 81.99 | 95.58 | 61.89 | 2998.061 | 64.19879 | 0.294542 | 32.9 | 5639.818 | 58.19 | 62.52 | 64.68 | 67.35 | 58.19 | 3188.692 | 70.96902 | 0.2650679
MA0102 | Basalto Maciço | 68.72 | 23.9 | 5628.452 | 45.56 | 47.6 | 49.55 | 55.02 | 45.56 | 2952.59 | 64.07029 | 0.3101666 | 23.9 | 5628.452 | 43.84 | 45.91 | 47.94 | 53.3 | 43.84 | 3068.431 | 68.05496 | 0.288556
MA0103 | Basalto Maciço | 0 | 27.4 | 5294.343 | 50.38 | 52.3 | 54.18 | 59.88 | 50.38 | 2879.416 | 58.93969 | 0.2899836 | 26.4 | 5494.886 | 46.37 | 49.13 | 51.42 | 53.86 | 46.37 | 3128.424 | 67.96817 | 0.260201
MA0104 | Basalto Maciço | 0 | 26.4 | 5269.508 | 49.08 | 51.3 | 53.77 | 56.98 | 49.08 | 2834.454 | 57.0939 | 0.2964351 | 26.4 | 5269.508 | 47.67 | 50 | 52.02 | 55.14 | 47.67 | 2918.292 | 59.69848 | 0.2788087
MA0105 | Peperito | 40.67 | 33.6 | 4283.185 | 66.46 | 68.71 | 71.11 | 73.36 | 68.71 | 2094.528 | 26.90568 | 0.3428553 | 33.6 | 4283.185 | 75.22 | 78.29 | 81.82 | 86.35 | 75.22 | 1913.254 | 22.99356 | 0.3753656
MA0106 | Peperito | 57.96 | 23.4 | 5126.496 | 48.21 | 50.13 | 52.15 | 58.25 | 48.21 | 2488.28 | 41.97118 | 0.3459005 | 23.4 | 5126.496 | 48.14 | 50.9 | 53.77 | 56.7 | 48.14 | 2491.899 | 42.07496 | 0.3453133
MA0202 | Basalto Maciço | 52.02 | 26.9 | 5221.933 | 47.85 | 50.18 | 52.17 | 57.59 | 47.85 | 2935.632 | 56.43575 | 0.2689642 | 26.9 | 5221.933 | 48.13 | 50.58 | 52.81 | 58.25 | 48.13 | 2918.554 | 55.95237 | 0.2728621
MA0203 | Basalto Maciço | 77.05 | 24.4 | 5758.197 | 45.17 | 47.37 | 50.72 | 54.77 | 45.17 | 3110.472 | 69.70025 | 0.2939886 | 24.4 | 5758.197 | 43.63 | 46.13 | 48.23 | 53.51 | 43.63 | 3220.261 | 73.46417 | 0.2724536
MA0204 | Basalto Maciço | 75 | 23.7 | 5527.637 | 46.15 | 48.29 | 50.68 | 53.47 | 46.15 | 2838.678 | 58.37104 | 0.3209048 | 23.5 | 5574.681 | 44.17 | 46.54 | 48.71 | 51.44 | 44.17 | 2965.927 | 62.83799 | 0.30259
MA0205 | Basalto Maciço | 93.01 | 24.4 | 5617.418 | 47.15 | 49.14 | 53.54 | 56.22 | 47.15 | 2906.999 | 60.61561 | 0.3171232 | 24.4 | 5617.418 | 46.54 | 48.62 | 54.05 | 56.27 | 46.54 | 2945.101 | 61.90068 | 0.3104687
MA0206 | Basalto Maciço | 54.6 | 22.9 | 5256.332 | 41.01 | 43.21 | 45.57 | 47.8 | 41.01 | 2935.138 | 59.86526 | 0.2734554 | 22.9 | 5256.332 | 39.7 | 43.71 | 46.5 | 48.59 | 39.7 | 3031.99 | 62.73874 | 0.2506799
MA0207 | Basalto Maciço | 51.49 | 27.4 | 5137.044 | 50.33 | 52.3 | 54.18 | 58.23 | 50.33 | 2796.642 | 54.44239 | 0.2893903 | 26.9 | 5232.528 | 49.81 | 52.06 | 54.16 | 56.48 | 49.81 | 2825.838 | 55.78928 | 0.2941279
MA0208 | Peperito | 29.4 | 32.7 | 4085.933 | 66.69 | 79.11 | 81.71 | 85.49 | 66.69 | 2003.449 | 24.18414 | 0.3417398 | 32 | 4175.3125 | 73.56 | 77.63 | 80.88 | 84.97 | 73.56 | 1816.34 | 20.49343 | 0.3832935
MA0301 | Basalto Maciço | 75.02 | 34.9 | 5455.158 | 55.51 | 60.45 | 64.12 | 66.25 | 60.45 | 3149.462 | 71.22043 | 0.2500177 | 34.9 | 5455.158 | 64.2 | 66.36 | 85.32 | 89.64 | 64.2 | 2965.498 | 65.17612 | 0.2902608
MA0302 | Basalto Maciço | 0 | 23.9 | 5640.795 | 46.85 | 49.11 | 52.26 | 55.03 | 46.85 | 2877.588 | 62.59907 | 0.3241037 | 23.9 | 5640.795 | 47.21 | 49.85 | 54.93 | 56.9 | 47.21 | 2855.645 | 61.81531 | 0.327697
MA0303 | Basalto Vesiculado | 18.23 | 40.8 | 3542.279 | 85.48 | 100.98 | 104.44 | 107.32 | 85.48 | 1690.746 | 17.26202 | 0.3524828 | 40.4 | 3577.351 | 53.18 | 76.45 | 80.18 | 83.57 | 76.45 | 1890.451 | 20.8433 | 0.3062692
MA0304 | Basalto Vesiculado | 76.38 | 26.4 | 5185.227 | 56.77 | 68.02 | 70.73 | 74.09 | 56.77 | 2411.309 | 40.36754 | 0.3620358 | 25.4 | 5389.37 | 46.72 | 49.12 | 51.36 | 56.68 | 46.72 | 2930.009 | 56.4592 | 0.2902053
MA0305 | Basalto Maciço | 86.75 | 25.9 | 5540.734 | 48.35 | 50.54 | 53.11 | 56.23 | 48.35 | 2968.046 | 62.44949 | 0.2987867 | 25.3 | 5672.134 | 45.42 | 47.97 | 50.15 | 56.14 | 45.42 | 3159.511 | 69.47442 | 0.2750734
MA0306 | Basalto Maciço | 66.99 | 25.6 | 5429.6875 | 48.36 | 50.41 | 55.87 | 58.08 | 48.36 | 2874.276 | 58.95183 | 0.3053382 | 25.4 | 5472.441 | 42.75 | 45.05 | 47.54 | 49.88 | 42.75 | 3251.462 | 70.92246 | 0.2271826
MA0307 | Basalto Maciço | 85.1 | 24.9 | 5699.799 | 44.19 | 46.41 | 48.35 | 51.37 | 44.19 | 3211.699 | 72.33791 | 0.2673938 | 24.4 | 5816.598 | 44.57 | 46.59 | 48.48 | 53.02 | 44.57 | 3184.317 | 72.15445 | 0.2860149
MA0401 | Basalto Maciço | 78.98 | 24.4 | 5493.443 | 47 | 49.17 | 51.68 | 54.95 | 47 | 2851.915 | 58.73605 | 0.3155227 | 24.4 | 5493.443 | 45.69 | 47.76 | 49.82 | 53.17 | 45.69 | 2933.684 | 61.44322 | 0.3005115
MA0402 | Basalto Maciço | 66.37 | 25.4 | 5462.008 | 47.39 | 49.48 | 55.24 | 57.06 | 47.39 | 2927.516 | 61.83989 | 0.2984696 | 25.4 | 5462.008 | 45.81 | 47.85 | 49.97 | 52.62 | 45.81 | 3028.487 | 65.13852 | 0.2780509
MA0403 | Basalto Maciço | 66.15 | 25.9 | 5381.853 | 46.91 | 48.97 | 52.55 | 56.82 | 46.91 | 2971.435 | 62.04348 | 0.2807435 | 25.3 | 5509.486 | 46.13 | 48.36 | 57.49 | 65.19 | 46.13 | 3021.678 | 64.36757 | 0.2848996
MA0405 | Basalto Brechado | 48.3 | 27.3 | 5019.231 | 62.97 | 65.79 | 69.29 | 73.26 | 62.97 | 2176.036 | 31.98328 | 0.3842693 | 26.8 | 5112.873 | 59.87 | 62.39 | 64.21 | 66.32 | 59.87 | 2288.709 | 35.13667 | 0.3747042
MA0406 | Peperito | 31.01 | 29.4 | 4642.007 | 56.18 | 59.79 | 63.34 | 66.56 | 59.79 | 2282.572 | 30.38381 | 0.3405525 | 29.7 | 4595.118 | 50.93 | 53.85 | 59.21 | 62.63 | 50.93 | 2679.658 | 38.80707 | 0.2423464
QD0301 | Basalto Hidrotermal | 95.72 | 23.9 | 5539.331 | 45.85 | 48.41 | 52.51 | 54.3 | 45.85 | 2887.459 | 55.13039 | 0.3134535 | 23.4 | 5657.692 | 43.27 | 45.55 | 47.97 | 57.48 | 43.27 | 3059.626 | 60.95246 | 0.2933319
QD0302 | Riolito | 88.03 | 26.9 | 5211.71 | 44.92 | 46.93 | 52.25 | 56.91 | 44.92 | 3120.993 | 61.07785 | 0.2204404 | 26.3 | 5330.608 | 47.12 | 49.26 | 57.2 | 63.2 | 47.12 | 2975.276 | 57.93229 | 0.2737511
QD0501 | Basalto Vesiculado | 0 | 45.5 | 3062.088 | 62.23 | 65.04 | 67.87 | 0 | 65.04 | 2142.143 | 20.34362 | 0.02076472 | 43 | 3240.116 | 58.03 | 61.57 | 65.36 | 68.97 | 61.57 | 2262.872 | 22.77129 | 0.02391127
QD0502 | Basalto Vesiculado | 36.54 | 32.3 | 4326.78 | 72.69 | 93.13 | 95.93 | 110.94 | 72.69 | 1922.617 | 26.52183 | 0.3769864 | 30.9 | 4522.816 | 63.59 | 71.66 | 74.76 | 77.54 | 63.59 | 2197.751 | 33.86188 | 0.3454439
EU0501 | Basalto Maciço | 38.32 | 24.4 | 4770.902 | 43.77 | 48.48 | 53.27 | 56.88 | 43.77 | 2659.584 | 49.7764 | 0.2745622 | 24.3 | 4790.535 | 52.94 | 56.07 | 60.16 | 62.8 | 52.94 | 2198.904 | 36.48114 | 0.366535
EU0502 | Basalto Brechado | 20.9 | 35.7 | 3831.933 | 75 | 78.3 | 82.19 | 54.48 | 75 | 1824 | 19.28534 | 0.3535241 | 35.9 | 3810.585 | 27.71 | 33.85 | 40.43 | 60.38 | 60.38 | 2265.651 | 26.96484 | 0.2265919
GB0201 | Basalto Maciço | 91.16 | 21.9 | 6007.763 | 40.73 | 42.82 | 44.71 | 49.95 | 40.73 | 3230.297 | 79.6132 | 0.2966587 | 21.9 | 6007.763 | 41.18 | 43.17 | 45.27 | 48.23 | 41.18 | 3194.998 | 78.2529 | 0.3028215
GB0202 | Basalto Maciço | 0 | 23.7 | 5925.105 | 59.97 | 62.97 | 65.63 | 72.02 | 59.97 | 2341.587 | 44.9832 | 0.4074558 | 23.4 | 6001.068 | 40.61 | 42.63 | 44.86 | 54.1 | 54.1 | 2595.656 | 54.38974 | 0.3849301
GB0203 | Basalto Maciço | 61.49 | 23.9 | 5916.736 | 45.44 | 59.27 | 61.44 | 64.98 | 45.44 | 3112.016 | 74.99603 | 0.3087787 | 23.4 | 6043.162 | 42.54 | 44.68 | 46.85 | 49.2 | 42.54 | 3324.165 | 83.8891 | 0.2830744
GB0204 | Basalto Maciço | 0 | 23.4 | 5922.009 | 41.93 | 44.07 | 45.95 | 47.8 | 41.93 | 3304.913 | 82.15377 | 0.2738411 | 22.9 | 6051.31 | 42.47 | 44.64 | 46.56 | 54.33 | 42.47 | 3262.891 | 81.41046 | 0.2950388
GB0205 | Basalto Maciço | 92.03 | 24.4 | 5758.811 | 59.14 | 61.76 | 64.82 | 68.15 | 59.14 | 2375.972 | 46.29792 | 0.3974288 | 23.9 | 5879.289 | 60.82 | 65.55 | 72.65 | 77.93 | 60.82 | 2310.342 | 44.12829 | 0.40869
CB0501 | Arenito | 11.13 | 79.9 | 2455.444 | 92.01 | 94.38 | 96.84 | 128.03 | 128.03 | 1532.375 | 11.20992 | 0.1810442 | 79 | 2483.418 | 139.56 | 160.04 | 177.29 | 231.55 | 139.56 | 1405.775 | 10.09876 | 0.2642413
CB0502 | Basalto Maciço | 107.14 | 24.9 | 5878.715 | 46.66 | 48.73 | 50.76 | 61.96 | 46.66 | 3137.162 | 74.16963 | 0.3009146 | 24.9 | 5878.715 | 45.22 | 47.46 | 51.23 | 53.35 | 45.22 | 3237.063 | 77.84643 | 0.282428
Note on K16: threshold 0.65 -Djonathan Goulart
Note on R39: threshold 0.30 -Djonathan Goulart
Note on U33: 5° tempo -Djonathan Goulart

## dataframe
codigo | litologia | p_esp_seco | p_esp_sat | teor_umidade | porosidade_efetiva | vp_seco | vs_seco | e_din_seco | poisson_din_seco | vp_sat | vs_sat | e_din_sat | poisson_din_sat | e_est_sat | ucs | descartados_e | descartados_ucs
MA01-01 | Basalto Maciço | 27.05331 | 27.10124 | 0.1771665 | 0.4887438 | 5.555389222 | 2.998061076 | 64.19878839 | 0.2945419501 | 5.639817629 | 3.188692215 | 70.96901988 | 0.2650679497 | 102.93 | 228.5 | 0 | 0
MA01-02 | Basalto Maciço | 27.50518 | 27.59356 | 0.3213223 | 0.901228 | 5.628451883 | 2.952589991 | 64.07028831 | 0.3101666224 | 5.628451883 | 3.068430657 | 68.0549578 | 0.2885559543 | 68.72 | 262.4 | 0 | 0
MA01-03 | Basalto Maciço | 27.02124 | 27.24239 | 0.8184295 | 2.255101 | 5.294343066 | 2.879416435 | 58.93968516 | 0.2899836208 | 5.494886364 | 3.12842355 | 67.96816742 | 0.2602009721 |  | 136.7 | 1 | 0
MA01-04 | Basalto Maciço | 26.87762 | 26.98481 | 0.3988236 | 1.093077 | 5.269507576 | 2.834453953 | 57.09389787 | 0.2964350906 | 5.269507576 | 2.918292427 | 59.69848443 | 0.278808709 |  | 97.6 | 1 | 0
MA01-05 | Peperito | 22.39408 | 23.91626 | 6.797245 | 15.52192 | 4.283184524 | 2.094527725 | 26.90568036 | 0.3428553337 | 4.283184524 | 1.913254454 | 22.99355709 | 0.3753656475 | 40.67 | 46.3 | 0 | 0
MA01-06 | Peperito | 24.69621 | 25.25069 | 2.245202 | 5.654119 | 5.126495726 | 2.48828044 | 41.97117708 | 0.3459004817 | 5.126495726 | 2.491898629 | 42.07496025 | 0.3453132596 | 57.96 | 93.9 | 0 | 0
MA02-02 | Basalto Maciço | 25.30419 | 25.69347 | 1.538408 | 3.969567 | 5.221933086 | 2.935632184 | 56.43575181 | 0.2689641685 | 5.221933086 | 2.918553916 | 55.95236767 | 0.2728620908 | 52.02 | 181.4 | 0 | 0
MA02-03 | Basalto Maciço | 27.29871 | 27.41104 | 0.4115001 | 1.14549 | 5.758196721 | 3.110471552 | 69.70025065 | 0.2939886457 | 5.758196721 | 3.220261288 | 73.46417337 | 0.2724536352 | 77.05 | 193 | 0 | 0
MA02-04 | Basalto Maciço | 26.88959 | 27.05246 | 0.6056799 | 1.660759 | 5.527637131 | 2.838678223 | 58.37103785 | 0.3209048024 | 5.574680851 | 2.9659271 | 62.83798628 | 0.3025900331 | 75 | 195.1 | 0 | 0
MA02-05 | Basalto Maciço | 26.70294 | 26.84789 | 0.5428213 | 1.478071 | 5.617418033 | 2.90699894 | 60.61561367 | 0.3171231983 | 5.617418033 | 2.945100988 | 61.90067835 | 0.3104687371 | 93.01 | 190.2 | 0 | 0
MA02-06 | Basalto Maciço | 26.75622 | 26.92466 | 0.6295128 | 1.717547 | 5.256331878 | 2.935137771 | 59.86525934 | 0.273455407 | 5.256331878 | 3.031989924 | 62.73874247 | 0.2506798646 | 54.6 | 138 | 0 | 0
MA02-07 | Basalto Maciço | 26.47096 | 26.81385 | 1.295334 | 3.496477 | 5.137043796 | 2.796642162 | 54.4423897 | 0.2893902816 | 5.232527881 | 2.825838185 | 55.78928112 | 0.294127901 | 51.49 | 113.7 | 0 | 0
MA02-08 | Peperito | 22.01894 | 23.62787 | 7.307023 | 16.40651 | 4.085932722 | 2.003448793 | 24.1841377 | 0.3417398203 | 4.1753125 | 1.816340402 | 20.49342884 | 0.3832935012 | 29.4 | 32.5 | 0 | 0
MA03-01 | Basalto Maciço | 28.16477 | 28.23369 | 0.2447009 | 0.7027827 | 5.455157593 | 3.149462366 | 71.22043013 | 0.2500177018 | 5.455157593 | 2.965498442 | 65.17611808 | 0.2902608115 | 75.02 | 183.9 | 0 | 0
MA03-02 | Basalto Maciço | 27.99493 | 28.09877 | 0.3709248 | 1.058875 | 5.640794979 | 2.877588047 | 62.5990749 | 0.3241037129 | 5.640794979 | 2.85564499 | 61.81531311 | 0.3276969941 |  |  | 1 | 1
MA03-03 | Basalto Vesiculado | 21.89241 | 23.80516 | 8.737032 | 19.50459 | 3.542279412 | 1.690746373 | 17.26201858 | 0.352482823 | 3.577351485 | 1.890451275 | 20.84330312 | 0.3062691657 | 18.23 | 29 | 0 | 0
MA03-04 | Basalto Vesiculado | 24.9936 | 25.50138 | 2.031647 | 5.177931 | 5.185227273 | 2.41130879 | 40.36754108 | 0.3620358134 | 5.389370079 | 2.930008562 | 56.45919863 | 0.2902052968 | 76.38 | 121.3 | 0 | 0
MA03-05 | Basalto Maciço | 26.76336 | 26.93945 | 0.6579662 | 1.795658 | 5.540733591 | 2.968045502 | 62.44949053 | 0.298786679 | 5.672134387 | 3.159511229 | 69.47442435 | 0.2750734001 | 86.75 | 122.4 | 0 | 0
MA03-06 | Basalto Maciço | 26.80451 | 27.0518 | 0.9225586 | 2.521629 | 5.4296875 | 2.874276261 | 58.95183191 | 0.3053381821 | 5.472440945 | 3.251461988 | 70.92246006 | 0.2271825795 | 66.99 | 208.8 | 0 | 0
MA03-07 | Basalto Maciço | 27.13159 | 27.27122 | 0.5146315 | 1.423806 | 5.699799197 | 3.21169948 | 72.33790832 | 0.2673938044 | 5.816598361 | 3.184316805 | 72.15444701 | 0.2860149006 | 85.1 | 261.2 | 0 | 0
MA04-01 | Basalto Maciço | 26.91683 | 27.05946 | 0.5299016 | 1.454449 | 5.493442623 | 2.851914894 | 58.73604623 | 0.3155226692 | 5.493442623 | 2.933683519 | 61.44321875 | 0.3005114675 | 78.98 | 139.7 | 0 | 0
MA04-02 | Basalto Maciço | 27.24764 | 27.36619 | 0.4350583 | 1.208803 | 5.462007874 | 2.927516354 | 61.83989031 | 0.2984696362 | 5.462007874 | 3.02848723 | 65.13851992 | 0.27805087 | 66.37 | 169.4 | 0 | 0
MA04-03 | Basalto Maciço | 26.90248 | 27.0027 | 0.3725285 | 1.021953 | 5.381853282 | 2.971434662 | 62.04347729 | 0.2807435142 | 5.509486166 | 3.021677867 | 64.36757251 | 0.2848996453 | 66.15 | 144.2 | 0 | 0
MA04-05 | Basalto Brechado | 23.92549 | 24.77765 | 3.561728 | 8.689623 | 5.019230769 | 2.176036208 | 31.98328019 | 0.3842692556 | 5.112873134 | 2.288708869 | 35.13666607 | 0.3747041747 | 48.3 | 80.5 | 0 | 0
MA04-06 | Peperito | 21.33045 | 22.85674 | 7.155439 | 15.5638 | 4.642006803 | 2.282572337 | 30.38381248 | 0.3405524681 | 4.595117845 | 2.679658355 | 38.80707445 | 0.2423463798 | 31.01 | 33.5 | 0 | 0
QD03-01 | Basalto Hidrotermal | 24.68513 | 24.84034 | 0.6287772 | 1.582747 | 5.539330544 | 2.887459106 | 55.13038921 | 0.3134535152 | 5.657692308 | 3.059625607 | 60.95246005 | 0.2933319237 | 95.72 | 101.5 | 0 | 0
QD03-02 | Riolito | 25.19256 | 25.6258 | 1.719729 | 4.417857 | 5.211710037 | 3.120992876 | 61.07785129 | 0.2204404216 | 5.330608365 | 2.975275891 | 57.93228852 | 0.2737511419 | 88.03 | 148 | 0 | 0
QD05-01 | Basalto Vesiculado | 21.29591 | 22.95587 | 7.794747 | 16.9269 | 3.062087912 | 2.142143296 | 20.34361576 | 0.02076472454 | 3.240116279 | 2.262871528 | 22.77128669 | 0.02391126695 |  | 19.97 | 1 | 0
QD05-02 | Basalto Vesiculado | 25.54931 | 26.17794 | 2.460459 | 6.410244 | 4.326780186 | 1.922616591 | 26.52182791 | 0.3769863627 | 4.522815534 | 2.197751219 | 33.86188187 | 0.3454438846 | 36.54 |  | 0 | 1
EU05-01 | Basalto Maciço | 27.07233 | 27.48654 | 1.530037 | 4.223835 | 4.770901639 | 2.65958419 | 49.77639518 | 0.2745621976 | 4.790534979 | 2.19890442 | 36.48113977 | 0.3665350363 | 38.32 | 93 | 0 | 0
EU05-02 | Basalto Brechado | 20.99918 | 22.76352 | 8.401922 | 17.99121 | 3.831932773 | 1.824 | 19.28534317 | 0.3535240696 | 3.810584958 | 2.265650878 | 26.964836 | 0.2265918814 | 20.9 | 34.3 | 0 | 0
GB02-01 | Basalto Maciço | 28.85128 | 28.89612 | 0.1554105 | 0.4572196 | 6.007762557 | 3.230297078 | 79.61319793 | 0.2966587438 | 6.007762557 | 3.194997572 | 78.25289882 | 0.3028215176 | 91.16 |  | 0 | 1
GB02-02 | Basalto Maciço | 28.58153 | 28.76553 | 0.6437723 | 1.876277 | 5.925105485 | 2.34158746 | 44.98319677 | 0.4074557646 | 6.001068376 | 2.595656192 | 54.38974106 | 0.384930125 |  |  | 1 | 1
GB02-03 | Basalto Maciço | 29.0121 | 29.07448 | 0.2150136 | 0.6360984 | 5.916736402 | 3.112015845 | 74.99602757 | 0.3087786984 | 6.043162393 | 3.324165491 | 83.88910297 | 0.2830743822 | 61.49 |  | 0 | 1
GB02-04 | Basalto Maciço | 28.95229 | 29.02757 | 0.2600352 | 0.767705 | 5.922008547 | 3.30491295 | 82.15377049 | 0.2738411216 | 6.051310044 | 3.262891453 | 81.41046184 | 0.2950387984 |  |  | 1 | 1
GB02-05 | Basalto Maciço | 28.77662 | 28.88843 | 0.3885463 | 1.14015 | 5.758811475 | 2.375972269 | 46.29792186 | 0.3974288152 | 5.879288703 | 2.310341993 | 44.12828559 | 0.408690037 | 92.03 |  | 0 | 1
CB05-01 | Arenito | 19.81969 | 21.56904 | 8.826294 | 17.83835 | 2.455444305 | 1.532375225 | 11.20992339 | 0.1810441678 | 2.483417722 | 1.405775294 | 10.09876033 | 0.2642413487 | 11.13 | 16.3 | 0 | 0
CB05-02 | Basalto Maciço | 28.40495 | 28.4943 | 0.3145694 | 0.9111498 | 5.878714859 | 3.137162452 | 74.16963366 | 0.3009145709 | 5.878714859 | 3.237063246 | 77.84642739 | 0.2824279581 | 107.14 | 138.7 | 0 | 0

## Compressao
codigo | area_circular | comp_base | resist_prev | tensao_min | tensao_max_ensaio | tensao_max | c1_inicio | c1_fim | d1_inicio | d1_fim | c2_inicio | c2_fim | d2_inicio | d2_fim | c3_inicio | c3_fim | d3_inicio | d3_fim | c4_inicio | c4_fim
MA01-01 | 0.004476965881 | 100 | 40 | 4 | 12 | 11.5
MA01-02 | 0.002350841295 | 50 | 33 | 0.75 | 9.9 | 9.4
MA01-03 | 0.002359873472 | 50 | 30 | 0.75 | 9 | 8.5
MA01-04 | 0.002354280082 | 50 | 30 | 0.75 | 9 | 8.5 |  |  | 0 | 33 |  |  | 0 | 35 |  |  | 0 | 29
MA01-05 | 0.002355140172 | 50 | 30 | 0.75 | 9 | 8.5 |  |  | 0 | 36 |  |  | 0 | 37 |  |  | 0 | 34
MA01-06 | 0.002356000418 | 50 | 30 | 0.75 | 9 | 8.5
MA02-02 | 0.002365473498 | 50 | 30 | 0.85 | 9 | 8.5 | [8 empty] | 4 | 37 | 0 | 28
MA02-03 | 0.002336254487 | 50 | 33 | 0.75 | 9.9 | 9.4 | [8 empty] | 4 | 40
MA02-04 | 0.002348693329 | 50 | 33 | 0.75 | 9.9 | 9.4 | [8 empty] | 12 | 40
MA02-05 | 0.002349552398 | 50 | 33 | 0.75 | 9.9 | 9.4 |  |  |  |  | 12 | 40 | 2 | 42
MA02-06 | 0.002336254487 | 50 | 33 | 0.75 | 9.9 | 9.4
MA02-07 | 0.002344829465 | 50 | 33 | 0.75 | 9.9 | 9.4
MA02-08 | 0.002337968226 | 50 | 30 | 0.75 | 9 | 8.5
MA03-01 | 0.004491802543 | 100 | 40 | 0.75 | 12 | 11.5 |  |  | 0 | 75 |  |  | 0 | 70 |  |  | 0 | 72
MA03-02 | 0.002360734582 | 50 | 100 | 0.75 | 30 | 29.5 | 0 | 76
MA03-03 | 0.002351271006 | 50 | 30 | 0.75 | 9 | 8.5 | 11 | 33 | 0 | 38 | 9 | 49 | 0 | 37 | 11 | 50 | 0 | 48 | 13 | 47
MA03-04 | 0.002360304008 | 50 | 30 | 0.75 | 9 | 8.5
MA03-05 | 0.002351700756 | 50 | 33 | 0.75 | 9.9 | 9.4 |  |  | 0 | 42 |  |  | 0 | 40 |  |  | 0 | 42
MA03-06 | 0.002359442976 | 50 | 33 | 0.75 | 9.9 | 9.4
MA03-07 | 0.002365473498 | 50 | 33 | 0.75 | 9.9 | 9.4
MA04-01 | 0.002369785727 | 50 | 33 | 0.75 | 9.9 | 9.4 |  |  |  |  | 0 | 39
MA04-02 | 0.002373238337 | 50 | 33 | 0.75 | 9.9 | 9.4
MA04-03 | 0.002351700756 | 50 | 30 | 0.75 | 9 | 8.5
MA04-05 | 0.002345687826 | 50 | 30 | 0.75 | 9 | 8.5
MA04-06 | 0.002333256956 | 50 | 30 | 0.75 | 9 | 8.5
QD03-01 | 0.002333685057 | 50 | 30 | 0.75 | 9 | 8.5 |  |  |  |  | 1 | 34
QD03-02 | 0.002291069353 | 50 | 33 | 0.75 | 9.9 | 9.4 | 0 | 26 | 3 | 42 |  |  | 6 | 42 |  |  | 2 | 41
QD05-01 | 0.002231229788 | 50 | 30 | 0.75 | 9 | 8.5
QD05-02 | 0.002325130501 | 50 | 33 | 0.75 | 9.9 | 9.4
EU05-01 | 0.002346975663 | 50 | 33 | 0.75 | 9.9 | 9.4
EU05-02 | 0.002351700756 | 50 | 30 | 0.75 | 9 | 8.5
GB02-01 | 0.002327267667 | 50 | 30 | 0.75 | 9 | 8.5
GB02-02 | 0.002303812831 | 50 | 30 | 0.75 | 9 | 8.5
GB02-03 | 0.002301261308 | 50 | 20 | 0.75 | 6 | 5.5
GB02-04 | 0.002302962166 | 50 | 20 | 0.75 | 6 | 5.5
GB02-05 | 0.002297011911 | 50 | 30 | 0.75 | 9 | 8.5 |  |  | 0 | 40 |  |  | 0 | 40 |  |  | 0 | 40 | 0 | 42
CB05-01 | 0.004373796469 | 100 | 25 | 0.75 | 7.5 | 7
CB05-02 | 0.002354280082 | 50 | 33 | 0.75 | 9.9 | 9.4 | [10 empty] | 3 | 48
Note on A1: Esta planilha é utilizada para processamento automático dos dados de compressão, por meio de um script em python -Djonathan Goulart

## constantes
aceleração grav | 9.80665 | m/s^2
densidade água | 1 | g/cm^3
peso esp agua | 0.00981 | N/cm3